## PM REPORT (새양식)
[16 empty] | 작성 |  |  | 검토 |  | 승인
M.A.T Co.,LTd
|  |  | Micro Advanced Technology | [12 empty] | 조재현
작업 보고서
[16 empty] | 점검일 |  |  | 2021-10-25
[16 empty] | 시간 |  |  | 11시 00분 ~ 16시 30분 (330분)
업 체 명 |  | 온세미컨덕터코리아 | [5 empty] | MODEL |  |  | 1501HW | [5 empty] | SET-UP 일 |  |  | 2019-04-05
고객 담당자 |  | 서준배 | [5 empty] | SERIAL NO |  |  | M004953 | [5 empty] | 이전 작업일 |  |  | 2021-10-07
MAT 작업자 |  | 강웅모,정민욱,조재현 | [5 empty] | 공정명 |  |  | EPI | [5 empty] | 경과일 |  |  | 18
1. 작업명 ( PM, TROUBLE, 점검, 기타) | [14 empty] | 5. 사진
점검 및 파트교체
2. 증상,원인
Heat Chamber 교체 (요청) Wet High 발생
3. 조치내용
• Heat Chamber 교체 (계획) -교체완료 -PM진행 완료 • Wet High 발생 -Drain Pump 막힘으로 인한 Fail -Drain Pump 교체완료 • Coating -Inlet Bellows Coating이 녹아서 Inlet Metal Gasket에 늘러붙어 고착발생 -Inlet Bellows와 Inlet Metal Gasket 분리 불가능 -Bellows 교체 및 Metal Gasket 교체완료 -No Coating Bellows 사용가능 여부 확인필요 | [10 empty] | POWDER / 부식 COATING CHECK
Heat Chamber : % 부식: Power 색/경도 :
Middle Flange : % 부식: Coating :
Wet Chamber : % 부식: Coating :
Exhaust : % 부식: Coating :
4. CHECK VALUE | [16 empty] | 6. 비고 (특이점, 위험요소, 개선사항)
Pressure | Inlet#1 mmH2O |  | Inlet#2 mmH2O |  | Inlet#3 mmH2O |  | Inlet#4 mmH2O |  | Exh. P mmH2O |  | Cab. P mmH2O |  | Cir. P Kpa |  | B/A. P Kpa
| 전 | 후 | 전 | 후 | 전 | 후 | 전 | 후 | 전 | 후 | 전 | 후 | 전 | 후 | 전 | 후
|  | -100 | [7 empty] | -108 |  |  |  | 52
Temp | Temp #1 |  | Temp #2 |  | Temp #3 |  | Temp #4 |  | Exh. T |  | Cir. T |  | Cab. T
| 전 | 후 | 전 | 후 | 전 | 후 | 전 | 후 | 전 | 후 | 전 | 후 | 전 | 후
|  | 820 |  | 820
Utility | B/A#1 SLM |  | B/A#2 SLM |  | N2 SLM |  | S/W SLM
| 전 | 후 | 전 | 후 | 전 | 후 | 전 | 후
|  | 250 |  | 250 |  | 160 |  | 18
* Part 사용 이력
Part 명 |  |  |  |  | 규격 |  |  |  | 수 량 | 유/무 | 업체 재고 | Part 명 | [5 empty] | 규격 |  |  | 수량 | 유/무 | 업체 재고
BURN CHAMBER ASSY |  |  |  |  | 1501-110-A01-01-P |  |  |  | 1 | 유
DOUBLE CLAMP |  |  |  |  | 903-006-011 |  |  |  | 2 | 유
TLC CLAMP 50 |  |  |  |  | 903-005-003-01 |  |  |  | 4 | 유
INLET METAL GASKET |  |  |  |  | 1501-999-001-04 |  |  |  | 4 | 유
Inlet Flexible-190 |  |  |  |  | BL-KF50L190-02 |  |  |  | 1 | 유 |  | 출장비 | [7 empty] | 인원수 |  | 유/무상
O-RING (P620) |  |  |  |  | 903-016-620 |  |  |  | 2 | 유 | [9 empty] | 3 |  | 유
* 기 타 : -Inverter의 속도조절 기능 Fail 발생 (현재 구동은 하고 있으나, 추후 교체가 필요해 보임)