## PM REPORT (새양식)
[16 empty] | 작성 |  | 검토 |  | 승인
M.A.T Co.,LTd
|  |  | Micro Advanced Technology | [12 empty] | 양윤철
작업 보고서
[16 empty] | 점검일 |  | 2022-05-11
[16 empty] | 시간 |  | 10 시 00 분 ~ 12 시 00분 ( 2시간 )
업 체 명 |  | 온세미컨덕터 | [6 empty] | MODEL |  |  | 1501HW |  |  |  |  | SET-UP 일 |  | 2019-04-05
고객 담당자 |  | 김일남부장 | [6 empty] | SERIAL NO |  |  | M004952 |  |  |  |  | 이전 작업일 |  | 2022-04-28
MAT 작업자 |  | 양윤철, 조재현 | [6 empty] | 공정명 |  |  | H2 |  |  |  |  | 경과일 |  | 13
1. 작업명 ( PM, TROUBLE, 점검, 기타) | [14 empty] | 5. 사진
In-Let Pressure Alarm 발생으로 인한 점검
2. 증상,원인
In-Let Pressure 상승 / Burn Chamber In-Let Pipe 내부 H2 분산용 Pipe 타공 Hole 막힘
3. 조치내용
* In-Let Pressure High Alarm 발생 件 - In-Let Pressure Purge N2유량 정상 확인 및 In-Let Pressure Port 막힘여부 확인 이상 無 - In-Let Pressure Line을 기존 Port에서 제거 후 다른 In-Let Pipe Port에 체결하여 Pressure 확인시 약 -20정도 좋아짐 확인 - In-Let Bellows 분해 후 Bellow 상/하부 확인間 Bellows 하부 Powder 적체 확인 - In-Let Pipe 내부 H2 분산용 Pipe 장착된 설비로 H2 분산용 Pipe의 타공 Hole이 SiH4 Powder로 막힘 확인 - 고객社 SiH4 유량 및 H2 유량 확인 후 H2 분산용 Pipe 제거 (H2는 관내 잔여 Gas Puege용으로 사용하여 단시간/저유량으로 사용중 임을 확인 후 H2 분산용 Pipe 제거) - 고객社 1501HW Vent설비 배기 종단 배기구 연기발생 관련하여 (SiH4추정) Air유량 5%정도 유입유량 상향조정 진행 - 고객社 일정으로 인하여 금일 Gas Flow Test는 진행하지 못하였으며, 차주 Gas Flow진행시 당사인원 방문요청으로 방문예정 | [11 empty] | POWDER / 부식 COATING CHECK
[12 empty] | Plasma 설비 |  |  | 그 외 설비
[12 empty] | Inner : % 부식 : |  |  | Heat Chamber : % 부식: Power 색/경도 :
[12 empty] | Reactor : % 부식 : Coating : |  |  | Middle Flange : % 부식: Coating :
[12 empty] | Wet Tank : % 부식 : Coating : |  |  | Wet Chamber : % 부식: Coating :
[12 empty] | Exhaust : % 부식 : Coating : |  |  | Exhaust : % 부식: Coating :
4. CHECK VALUE | [16 empty] | 6. 비고 (특이점, 위험요소, 개선사항)
Pressure | Inlet#1 mmH2O |  | Inlet#2 mmH2O |  | Inlet#3 mmH2O |  | Inlet#4 mmH2O |  | Exh. P mmH2O |  | Cab. P mmH2O |  | Cir. P Kpa |  | B/A. P Kpa
| 전 | 후 | 전 | 후 | 전 | 후 | 전 | 후 | 전 | 후 | 전 | 후 | 전 | 후 | 전 | 후
|  | -68 | [7 empty] | -90 |  | -9 |  | 88
Temp | Temp #1 |  | Temp #2 |  | Temp #3 |  | Temp #4 |  | Reactor. T |  | Wet. T |  | Cab. T |  | Exh. T
| 전 | 후 | 전 | 후 | 전 | 후 | 전 | 후 | 전 | 후 | 전 | 후 | 전 | 후 | 전 | 후
|  | 820 | [9 empty] | 21 |  | 25 |  | 24
Utility | Burning SLM |  | S/A SLM |  | N2 SLM |  | C/W SLM |  | Torch 전압 v |  | Torch 전압 A |  | Torch N2 SLM
| 전 | 후 | 전 | 후 | 전 | 후 | 전 | 후 | 전 | 후 | 전 | 후 | 전 | 후
|  | 300 |  | 60 |  | 160 |  | 18
* Part 사용 이력
Part 명 |  |  | 규격 |  |  | Code |  |  | 수 량 | 유/무 | 업체 재고 | Part 명 |  |  |  | 규격 |  | Code |  | 수량 | 유/무 | 업체 재고
INLET METAL GASKET (1501HW ONSEMI) |  |  | OD:Φ75 , ID : Φ50 / INNER RING 8T 포함 |  |  | 1501-999-001-04 |  |  | 1 |  | 재고
[12 empty] | 출장비 | [6 empty] | 인원수 |  | 유/무상
[19 empty] | 2 |  | 무상
* 기 타 :
M.A.T Co., Ltd.