## PM REPORT (새양식)
[16 empty] | 작성 |  | 검토 |  | 승인
M.A.T Co.,LTd
|  |  | Micro Advanced Technology | [12 empty] | 양윤철
작업 보고서
[16 empty] | 점검일 |  | 2022-09-19
[16 empty] | 시간 |  | 03 시 30 분 ~ 06 시 00분 ( 2시간 30분 )
업 체 명 |  | 온세미컨덕터 | [6 empty] | MODEL |  |  | 1501HW |  |  |  |  | SET-UP 일 |  | 2019-04-05
고객 담당자 |  | 이연삼 부장님 | [6 empty] | SERIAL NO |  |  | M004951 |  |  |  |  | 이전 작업일 |  | 2022-08-18
MAT 작업자 |  | 정동교, 양윤철 | [6 empty] | 공정명 |  |  | H2 |  |  |  |  | 경과일 |  | 32
1. 작업명 ( PM, TROUBLE, 점검, 기타) | [14 empty] | 5. 사진
TEL #1-1호기 Heater ELCB Trip 및 Heater Temp Low Alarm 발생으로 인한 점검
2. 증상,원인
TEL #1-1호기 Heater Fail 2EA 발생
3. 조치내용
< TEL #1-1호기 Heater Temp Low Alarm, ELCB TRIP 발생 > - 기존에 발생했던 Heater Gate 접촉으로 인한 Short 발생여부 점검결과 이상 無 - Heater Fail 여부 저항 측정 결과 1열 중, 2열 좌 Heater 단락 추정 - 나머지 Heater 7EA 저항 측정 결과 이상 無 - Fail 추정 Heater 2EA 탈착하여 육안점검 결과 Heater 열선 상단부 Short 흔적 有 - Fail Heater 2EA, A급 Heater로 교체진행 (1.4Ω ~ 1.5Ω 정상 Spec) - Heater Gate 보온재 보충 진행 - Heater Wire Arrange 진행하여 Heater Gate와 접촉여부 확인 이상無 - 승온 진행하여 Set Temp 820ºC 까지 승온 확인 이상 無 - Heater 단자 체결 Bolt 1EA Fail로 인하여 1701HW 미가동설비 (M006864)에서 탈착하여 사용 하였으며, 다음번 방문시 해당 Bolt 수급하여 원복예정 | [11 empty] | POWDER / 부식 COATING CHECK
[12 empty] | Plasma 설비 |  |  | 그 외 설비
[12 empty] | Inner : % 부식 : |  |  | Heat Chamber : % 부식: Power 색/경도 :
[12 empty] | Reactor : % 부식 : Coating : |  |  | Middle Flange : % 부식: Coating :
[12 empty] | Wet Tank : % 부식 : Coating : |  |  | Wet Chamber : % 부식: Coating :
[12 empty] | Exhaust : % 부식 : Coating : |  |  | Exhaust : % 부식: Coating :
4. CHECK VALUE | [16 empty] | 6. 비고 (특이점, 위험요소, 개선사항)
Pressure | Inlet#1 mmH2O |  | Inlet#2 mmH2O |  | Inlet#3 mmH2O |  | Inlet#4 mmH2O |  | Exh. P mmH2O |  | Cab. P mmH2O |  | Cir. P Kpa |  | B/A. P Kpa
| 전 | 후 | 전 | 후 | 전 | 후 | 전 | 후 | 전 | 후 | 전 | 후 | 전 | 후 | 전 | 후
|  | -99 | [7 empty] | -98 |  | -7 |  | 89
Temp | Temp #1 |  | Temp #2 |  | Temp #3 |  | Temp #4 |  | Reactor. T |  | Wet. T |  | Cab. T |  | Exh. T
| 전 | 후 | 전 | 후 | 전 | 후 | 전 | 후 | 전 | 후 | 전 | 후 | 전 | 후 | 전 | 후
| 124 | 820 | [9 empty] | 24 |  | 26 |  | 27
Utility | Burning SLM |  | S/A SLM |  | Purge N2 SLM |  | C/W SLM |  | Torch 전압 v |  | Torch 전압 A |  | Torch N2 SLM
| 전 | 후 | 전 | 후 | 전 | 후 | 전 | 후 | 전 | 후 | 전 | 후 | 전 | 후
|  | 500 |  |  |  | 150 |  | 17
* Part 사용 이력
Part 명 |  |  | 규격 |  |  | Code |  |  | 수 량 | 유/무 | 업체 재고 | Part 명 |  |  |  | 규격 |  | Code |  | 수량 | 유/무 | 업체 재고
RADIANT HEATER (1501HW) |  |  | 69.3Vac,3.3KW |  |  | 1501-901-01 |  |  | 2 | 무상
[12 empty] | 출장비 | [6 empty] | 인원수 |  | 유/무상
[19 empty] | 2 |  | 무상
* 기 타 :
M.A.T Co., Ltd.

## Sheet1
Heater Wire
Heater Wire
Wire Arrange 수정
Heater Gate 내부 Heater Wire의 길이가 길어
←방향으로 미는 힘 발생 추정