## PM REPORT (새양식)
[16 empty] | 작성 |  | 검토 |  | 승인
M.A.T Co.,LTd
|  |  | Micro Advanced Technology | [12 empty] | 오준해
작업 보고서
[16 empty] | 점검일 |  | 2023-01-02
[16 empty] | 시간 |  | 09시 30분 ~ 16시 00분 ( 6시간 30분 )
업 체 명 |  | 온세미컨덕터 | [6 empty] | MODEL |  |  | 1701HW |  |  |  |  | SET-UP 일 |  | 2022-06-20
고객 담당자 |  | 김일남 부장 | [6 empty] | SERIAL NO |  |  | M006828, M006829 |  |  |  |  | 이전 작업일 |  | 2022-12-24
MAT 작업자 |  | 정동교, 양윤철, 오준해, 조재현, 강석희 | [6 empty] | 공정명 |  |  | - |  |  |  |  | 경과일 |  | 9
1. 작업명 (PM, TROUBLE, 점검, 기타) | [14 empty] | 5. 사진
PreWet 내부막힘 관련 Powder 확인 및 Cleaning
2. 증상,원인
PreWet 내부 Powder 양 확인 및 Cleaning 진행
3. 조치내용
* PreWet 내 Water 유입량에 따른 Powder 양 확인 진행 - NF#02-1, NF#02-2 PreWet In:Out에 각각 7:3, 5:5의 비율로 Water 유입량 적용 (2022-12-24일자로 적용) - NF#02-1 PreWet Out단 및 Bellows 내 파우더, NF#02-2 PreWet In단 및 Bellows 내 파우더 확인 - NF#02-1 PreWet에 더 많은 Powder 누적 확인 * PreWet Cleaning - PreWet 내부 Cleaning 진행 - Level Sensor Pipe 및 Drain pipe 내부 Cleaning 진행 * H2 Leak Check - Cleaning 후 설비 가동 간 H2 Leak 여부 확인 | [11 empty] | POWDER / 부식 COATING CHECK
[12 empty] | Plasma 설비 |  |  | 그 외 설비
[12 empty] | Inner : % 부식 : |  |  | Heat Chamber : % 부식: Power 색/경도 :
[12 empty] | Reactor : % 부식 : Coating : |  |  | Middle Flange : % 부식: Coating :
[12 empty] | Wet Tank : % 부식 : Coating : |  |  | Wet Chamber : % 부식: Coating :
[12 empty] | Exhaust : % 부식 : Coating : |  |  | Exhaust : % 부식: Coating :
4. CHECK VALUE | [16 empty] | 6. 비고 (특이점, 위험요소, 개선사항)
Pressure | Inlet#1 mmH2O |  | Inlet#2 mmH2O |  | Inlet#3 mmH2O |  | Inlet#4 mmH2O |  | Exh. P mmH2O |  | Cab. P mmH2O |  | Cir. P Kpa |  | B/A. P Kpa |  | 전 NF#02-1 후 NF#02-2
| 전 | 후 | 전 | 후 | 전 | 후 | 전 | 후 | 전 | 후 | 전 | 후 | 전 | 후 | 전 | 후
| -113 | -105 | [6 empty] | -80 | -80 | -17 | -11 |  |  | 880 | 880
Temp | Temp #1 |  | Temp #2 |  | Temp #3 |  | Temp #4 |  | Reactor. T |  | Wet. T |  | Cab. T |  | Exh. T
| 전 | 후 | 전 | 후 | 전 | 후 | 전 | 후 | 전 | 후 | 전 | 후 | 전 | 후 | 전 | 후
| 749 | 749 | [6 empty] | 637 | 585 | 30 | 35 | 29 | 31 | 20 | 23
Utility | Burning SLM |  | S/A SLM |  | N2 SLM |  | C/W SLM |  | PreWet S/W SLM |  | Exh S/W SLM |  | PG35
| 전 | 후 | 전 | 후 | 전 | 후 | 전 | 후 | 전 | 후 | 전 | 후 | 전 | 후
|  |  | 80 | 80 | 260 | 270 | 22 | 21 | 8.5 | 8.5 | 7 | 7 | 134 | 135
Part 명 |  |  | 규격 |  |  | Code |  |  | 수 량 | 유/무 | 업체 재고 | Part 명 |  |  |  | 규격 |  | Code |  | 수량 | 유/무 | 업체 재고
[12 empty] | 출장비 | [6 empty] | 인원수 |  | 유/무상
[19 empty] | 4 |  | 유상
* 기 타 :
M.A.T Co., Ltd.