## PM REPORT (새양식)
[16 empty] | 작성 |  | 검토 |  | 승인
M.A.T Co.,LTd
|  |  | Micro Advanced Technology | [12 empty] | 양윤철
작업 보고서
[16 empty] | 점검일 |  | 2023-01-06
[16 empty] | 시간 |  | 17시 00분 ~ 19시 00분 ( 2시간 00분 )
업 체 명 |  | 온세미컨덕터 | [6 empty] | MODEL |  |  | 1701HW |  |  |  |  | SET-UP 일 |  | 2022-06-20
고객 담당자 |  | 김일남 부장님 | [6 empty] | SERIAL NO |  |  | M006829 |  |  |  |  | 이전 작업일 |  | 2023-01-03
MAT 작업자 |  | 양윤철, 강석희 | [6 empty] | 공정명 |  |  | - |  |  |  |  | 경과일 |  | 3
1. 작업명 (PM, TROUBLE, 점검, 기타) | [14 empty] | 5. 사진
NF#2-2 Prewet Out단 배관 부식으로 인한 교체
2. 증상,원인
NF#2-2 Prewet Out단 Flange 및 배관 용접부 부식 발생
3. 조치내용
< Prewet Out단 배관 부식으로 인한 교체 > * 현상 및 점검사항 - Prewet 장착설비 1/5 점검 間 NF#2-2 설비 Prewet Out단 Flange 및 배관 용접부 부식 발생 확인 - 배관 제작업체 긴급 제작요청 진행하여 Prewet Out배관 및 Bellows, 50A Viton C/O-Ring 교체 완료 - Prewet Out 배관 교체 間 Prewet Out Bellows 내부 확인 결과 Powder 적체 없음 확인 - Prewet 내부 Hcl 응축수로 인한 용접부 부식 발생 추정 - 해당 부식발생 배관 반출 진행하여 연구소 확인 예정 - 개선방안 연구소 배관 확인 후 송부 예정 | [11 empty] | POWDER / 부식 COATING CHECK
[12 empty] | Plasma 설비 |  |  | 그 외 설비
[12 empty] | Inner : % 부식 : |  |  | Heat Chamber : % 부식: Power 색/경도 :
[12 empty] | Reactor : % 부식 : Coating : |  |  | Middle Flange : % 부식: Coating :
[12 empty] | Wet Tank : % 부식 : Coating : |  |  | Wet Chamber : % 부식: Coating :
[12 empty] | Exhaust : % 부식 : Coating : |  |  | Exhaust : % 부식: Coating :
4. CHECK VALUE | [16 empty] | 6. 비고 (특이점, 위험요소, 개선사항)
Pressure | Inlet#1 mmH2O |  | Inlet#2 mmH2O |  | Inlet#3 mmH2O |  | Inlet#4 mmH2O |  | Exh. P mmH2O |  | Cab. P mmH2O |  | Cir. P Kpa |  | B/A. P Kpa
| 전 | 후 | 전 | 후 | 전 | 후 | 전 | 후 | 전 | 후 | 전 | 후 | 전 | 후 | 전 | 후
|  | -101 | [7 empty] | -80 |  | -11 |  | 135
Temp | Temp #1 |  | Temp #2 |  | Temp #3 |  | Temp #4 |  | Chamber.T |  | Wet. T |  | Cab. T |  | Exh. T
| 전 | 후 | 전 | 후 | 전 | 후 | 전 | 후 | 전 | 후 | 전 | 후 | 전 | 후 | 전 | 후
|  | 749 | [7 empty] | 585 |  | 35 |  | 28 |  | 23
Utility | Burning SLM |  | S/A SLM |  | N2 SLM |  | C/W SLM |  | PreWet S/W SLM |  | Exh S/W SLM |  | PG35
| 전 | 후 | 전 | 후 | 전 | 후 | 전 | 후 | 전 | 후 | 전 | 후 | 전 | 후
|  | 880 |  | 80 |  | 250 |  | 22 |  | 9 |  | 7
Part 명 |  |  | 규격 |  |  | Code |  |  | 수 량 | 유/무 | 업체 재고 | Part 명 |  |  |  | 규격 |  | Code |  | 수량 | 유/무 | 업체 재고
[12 empty] | 출장비 | [6 empty] | 인원수 |  | 유/무상
[19 empty] | 2 |  | 무상
* 기 타 :
M.A.T Co., Ltd.
Prewet Out Bellows 내부
Prewet Out 배관 Flange 용접부