## PM REPORT (새양식)
[16 empty] | 작성 |  | 검토 |  | 승인
M.A.T Co.,LTd
|  |  | Micro Advanced Technology | [12 empty] | 강석희
작업 보고서
[16 empty] | 점검일 |  | 2023-01-25
[16 empty] | 시간 |  | 10 시 00 분 ~ 14 시 00분 ( 4시간 00분 )
업 체 명 |  | 온세미컨덕터 | [6 empty] | MODEL |  |  | 1701HW |  |  |  |  | SET-UP 일 |  | 2022-09-28
고객 담당자 |  | 여광구 부장님 | [6 empty] | SERIAL NO |  |  | M006867 |  |  |  |  | 이전 작업일 |  | 2023-01-16
MAT 작업자 |  | 정동교, 조재현, 강석희, 오준해 | [6 empty] | 공정명 |  |  | NF#03-1 |  |  |  |  | 경과일 |  | 9
1. 작업명 (PM, TROUBLE, 점검, 기타) | [14 empty] | 5. 사진
NF#03-1 PreWet 막힘 관련 대응
2. 증상,원인
PreWet 막힘에 의한 Pressure 상승으로 인한 대응
3. 조치내용
* Pressure 상승 관련 대응 진행 - PreWet 막힘으로 인해 Inlet 압력 -60대로 상승 - PreWet Supply Water 상향조정에도 압력 변화 無 확인 Bellows 내 Powder 막힘 추정 - Inlet N2 반복 유입으로 PreWet Bellows 내 Powder 제거 진행 - Inlet 압력 -100대로 회복, 이후 회복된 압력값 유지 확인 - Water 유량 변화 X - B/A 기존 1000 -> 변경 800SLM ( H2 160slm사용기준 ) - B/A 낮추어 사용 간 Chamber Temp 상승X 정상유지 中 * PreWet 부식 확인 진행 - Bellows, PreWet Out단 Pipe에 추가부식 확인 ( NF03-1호기 제외한 02-1,2 03-02호기 부식없음 확인 ) - 금속보수제 덧붙여 조치진행 - 차주 Prewet개선진행 간 필요Part`s 및 부수자재 재점검 진행예정 | [11 empty] | POWDER / 부식 COATING CHECK
[12 empty] | Plasma 설비 |  |  | 그 외 설비
[12 empty] | Inner : % 부식 : |  |  | Heat Chamber : % 부식: Power 색/경도 :
[12 empty] | Reactor : % 부식 : Coating : |  |  | Middle Flange : % 부식: Coating :
[12 empty] | Wet Tank : % 부식 : Coating : |  |  | Wet Chamber : % 부식: Coating :
[12 empty] | Exhaust : % 부식 : Coating : |  |  | Exhaust : % 부식: Coating :
4. CHECK VALUE | [16 empty] | 6. 비고 (특이점, 위험요소, 개선사항)
Pressure | Inlet#1 mmH2O |  | Inlet#2 mmH2O |  | Inlet#3 mmH2O |  | Inlet#4 mmH2O |  | Exh. P mmH2O |  | Cab. P mmH2O |  | Cir. P Kpa |  | B/A. P Kpa
| 전 | 후 | 전 | 후 | 전 | 후 | 전 | 후 | 전 | 후 | 전 | 후 | 전 | 후 | 전 | 후
| -60 | -96 | [7 empty] | -90 |  | -17 |  | 136
Temp | Temp #1 |  | Temp #2 |  | Temp #3 |  | Temp #4 |  | Reactor. T |  | Wet. T |  | Cab. T |  | Exh. T
| 전 | 후 | 전 | 후 | 전 | 후 | 전 | 후 | 전 | 후 | 전 | 후 | 전 | 후 | 전 | 후
|  | 750 | [9 empty] | 39 |  | 29 |  | 23
Utility | Burning SLM |  | S/A SLM |  | Inlet N2 SLM |  | C/W SLM |  | Torch 전압 v |  | Torch 전압 A |  | Torch N2 SLM
| 전 | 후 | 전 | 후 | 전 | 후 | 전 | 후 | 전 | 후 | 전 | 후 | 전 | 후
|  | 800 |  | 80 |  | 280 |  | 23
* Part 사용 이력
Part 명 |  |  | 규격 |  |  | Code |  |  | 수 량 | 유/무 | 업체 재고 | Part 명 |  |  |  | 규격 |  | Code |  | 수량 | 유/무 | 업체 재고
[12 empty] | 출장비 | [6 empty] | 인원수 |  | 유/무상
[19 empty] | 2 |  | 무상
* 기 타 :
M.A.T Co., Ltd.

## 점검 결과 표
AX#01-A (S/N: M006865)
시간 | Heater Temp. | Chamber Temp. | Wet Temp. | Exh. Temp. | Cabinet Temp. | Cabinet Pres. | Supply Water | Burning Air | Inlet Purge N2 | Sleeve Air | Fog | Inlet Pres. | Exh. Pres. | 비고
9:52 | 766 | 744 | 55 | 32 | 45 | -17 | 18 | 1200 | 300 | 100 | 120 | -113 | -70 | 수소 유입량 320
11:10 | 750 | 734 | 51 | 30 | 50 | -18 | 18 | 1200 | 300 | 100 | 120 | -115 | -70 | 수소 유입량 340
11:29 | 750 | 731 | 51 | 30 | 49 | -18 | 18 | 1200 | 300 | 100 | 120 | -113 | -70 | 메인툴 온도 저하 (1600 -> 600), 수소 유입량 340
13:16 | 750 | 611 | 34 | 24 | 39 | -17 | 18 | 1200 | 300 | 100 | 120 | -114 | -70 | 오전 가스 유입 중지 오후 가스 유입 전
15:00 | 750 | 728 | 51 | 30 | 48 | -17 | 18 | 1200 | 300 | 100 | 120 | -112 | -70 | 14:20 메인툴 Process ON 수소 유입량 상승 중 (약 150)
16:00 | 750 | 730 | 50 | 28 | 49 | -17 | 18 | 1200 | 300 | 100 | 120 | -113 | -70 | 수소 유입량 340
16:50 | 751 | 731 | 51 | 29 | 49 | -18 | 18 | 1200 | 300 | 100 | 120 | -114 | -72 | 메인툴 Process OFF 수소 유입량 감소 중
AX#01-B (S/N: M006863)
시간 | Heater Temp. | Chamber Temp. | Wet Temp. | Exh. Temp. | Cabinet Temp. | Cabinet Pres. | Supply Water | Burning Air | Inlet Purge N2 | Sleeve Air | Fog | Inlet Pres. | Exh. Pres. | 비고
9:54 | 749 | 699 | 41 | 26 | 40 | -16 | 18 | 1200 | 230 | 100 | 120 | -110 | -70 | 수소 유입량 320
11:11 | 750 | 691 | 43 | 26 | 44 | -18 | 18 | 1200 | 230 | 100 | 120 | -113 | -69 | 수소 유입량 340
11:30 | 750 | 690 | 44 | 26 | 44 | -18 | 18 | 1200 | 230 | 100 | 120 | -113 | -70 | 메인툴 온도 저하 (1600 -> 600), 수소 유입량 340
13:18 | 750 | 623 | 34 | 23 | 36 | -16 | 18 | 1200 | 230 | 100 | 120 | -117 | -70 | 오전 가스 유입 중지 오후 가스 유입 전
15:01 | 750 | 691 | 44 | 26 | 42 | -16 | 18 | 1200 | 230 | 100 | 120 | -112 | -70 | 14:20 메인툴 Process ON 수소 유입량 상승 중 (약 150)
16:02 | 750 | 691 | 43 | 24 | 43 | -17 | 18 | 1200 | 230 | 100 | 120 | -112 | -70 | 수소 유입량 340
16:51 | 750 | 687 | 43 | 25 | 42 | -18 | 18 | 1200 | 230 | 100 | 120 | -113 | -70 | 메인툴 Process OFF 수소 유입량 감소 중