## PM REPORT (새양식)
[16 empty] | 작성 |  |  | 검토 |  |  | 승인
M.A.T Co.,LTd
|  |  | Micro Advanced Technology | [12 empty] | 양윤철
작업 보고서
[16 empty] | 점검일 |  |  | 2023-04-24
[16 empty] | 점검 시간 |  |  | 14:00 |  | ~ | 17:30 |  | 3:30
업 체 명 |  | 온세미컨덕터 | [5 empty] | MODEL |  |  | 1701HW |  |  |  |  | SET-UP 일 |  |  | 2022-09-28
고객 담당자 |  | 김일남 부장님 | [5 empty] | SERIAL NO |  |  | M006862 |  |  |  |  | 이전 작업일 |  |  | 2023-04-17
MAT 작업자 |  | 양윤철, 조재현, 강석희, 오준해 | [5 empty] | 공정명 |  |  | H2 |  |  |  |  | 경과일 |  |  | 7
1. 작업명 | [14 empty] | 5. 사진
Prewet 막힘관련 압력 해소 작업 Prewet Out Bellows 금속보수제 임시조치 작업
2. 증상
Prewet 막힘 : Inlet Pressure 상승 Prewet Out Bellows 금속보수제 조치 : Prewet Out Bellows 부식
3. 원인
Prewet 막힘 : Prewet In/Out Bellows 내부 막힘 Prewet Out Bellows 금속보수제 조치 : Bellows 내부 PFA Coating 손상 및 부식
3. 조치내용
< Prewet In/Out 내부 막힘 점검 및 조치 件 > - Prewet 내부막힘으로 인한 Inlet Pressure 상승 - 배기압, Prewet Supply Water, Prewet Purge N2, Inlet Purge N2 유입유량 조절하여 내부막힘 해소 진행 - Prewet 고무망치 타공 진행하여 내부막힘 해소 진행 - 타공 및 유입유량 조정 완료 후 Prewet 내부막힘 임시 해소 완료 < Prewet Out Bellows 부식 발생 件 > - 4/3 NF#3_1 Bellows 부식 및 Coating 손상 최초발견하여 CS 안전재고 건으로 교체 진행 예정이었으나, 추가로 5대 발생 확인 됨 - Prewet 내부막힘 점검 진행間 Prewet Out Bellows 부식 발생 확인 (Prewet 적용설비 8대 中 6대 부식 발생) - Bellows 최상부 주름 부식 3건, 최하부 주름 부식 3건 - 부식 발생한 6대 中 3대는 부식정도 上 (NF#3_2, NF#4_1, NF#5_1) - 부식 발생한 6대 금속보수제 임시조치 진행 - Prewet Out Bellows CS안전재고 2EA 수급 가능하여, 4/26 (수) 방문間 부식 上 설비중 가장 심각한 2대 선정 및 Main Tool Idle시 선 교체 예정 (온세미 김일남부장님 내용 공유 완료) - Prewet Bellows 8EA 긴급건으로 제작 요청 완료 (수급시 나머지 부식설비 부식정도 순으로 교체 필요) - 담당자 부재로 인하여 사진 촬영 누락되었음 (4/26 교체작업 間 사진촬영 예정) - NF#4_1 Prewet PFA Coating Bellows 사용일 : 24日 - 현재 온세미컨덕터 주2회 고정 방문 중으로 매주 방문시 Bellows 부식상태 전수점검 진행 및 교체 전까지 추가 임시조치 및 설비 비가동 필요시 담당자 공유 예정 - Prewet Out 배관은 용접부 부식점검 진행 결과 부식 없음 확인
4. CHECK VALUE
Pressure | Exh. P mmH2O |  | Inlet. P #1 mmH2O |  | Inlet. P #2 mmH2O |  | Inlet. P #3 mmH2O |  | Inlet. P #4 mmH2O |  | Cab. P mmH2O |  | Cir. P #1 Kpa |  | Cir. P #2 Kpa |  | B/A. P #1 Kpa |  | B/A. P #2 Kpa |  | Steam W. P Kpa |  | Fog W. P Kpa
| 전 | 후 | 전 | 후 | 전 | 후 | 전 | 후 | 전 | 후 | 전 | 후 | 전 | 후 | 전 | 후 | 전 | 후 | 전 | 후 | 전 | 후 | 전 | 후
| -90 | -90 | -64 | -106 | [7 empty] | -18 |  | 138 |  |  |  | 48 |  | 59 |  |  |  | 0.09
Temp | Heater. T #1 |  | Heater. T #2 |  | Heater. T #3 |  | Heater. T #4 |  | Chamber. T |  | Cartridge Top. T |  | Cartridge Bottom. T |  | Reactor. T |  | Wet. T |  | Cabinet. T |  | Exhaust. T
| 전 | 후 | 전 | 후 | 전 | 후 | 전 | 후 | 전 | 후 | 전 | 후 | 전 | 후 | 전 | 후 | 전 | 후 | 전 | 후 | 전 | 후 | 전 | 후
|  | 750 | [7 empty] | 782 | [7 empty] | 48 |  | 36 |  | 30
유량 | Heater SLM |  | Sleeve SLM |  | Burnning #1 SLM |  | Burnning #2 SLM |  | Burnning #2 SLM |  | Burnning #4 SLM |  | In Purge SLM |  | In P. Purge #1 SLM |  | In P. Purge #2 SLM |  | In P. Purge #3 SLM |  | In P. Purge #4 SLM |  | Steam SLM
| 전 | 후 | 전 | 후 | 전 | 후 | 전 | 후 | 전 | 후 | 전 | 후 | 전 | 후
|  |  |  | 80 |  | 440 |  | 400 | [5 empty] | 280
| Fog #1 SLM |  | Fog #2 SLM |  | Fog #3 SLM |  | Fog #4 SLM |  | Supply Water LPM |  | PCW LPM |  | Steam Water LPM |  | Torch SLM |  | Torch Flange SLM |  | Torch 전압 A |  | Torch 전압 v
| 전 | 후 | 전 | 후 | 전 | 후 | 전 | 후 | 전 | 후 | 전 | 후 | 전 | 후 | 전 | 후 | 전 | 후 | 전 | 후 | 전 | 후
|  | 30 |  | 30 |  | 30 |  | 30 |  | 22
* Part 사용 이력
Part 명 |  |  | 규격 |  |  | Code |  |  | 수 량 | 유/무 | 업체 재고 | Part 명 |  |  |  | 규격 |  |  | Code |  |  | 수량 | 유/무 | 업체 재고
[12 empty] | 출장비 | [7 empty] | 인원수 |  |  | 유/무상
[20 empty] | 4 |  |  | 무상
M.A.T Co., Ltd.
Air
N2
Air
N2
Air
N2
Air
N2
Air
N2
Air
N2
Air
N2
Air
N2
Air
N2
Air
N2
Air
N2
Air
N2
Air
N2
Air
N2
Air
N2
Air
N2
Air
N2
Air
N2
Air
N2
Air
N2
Air
N2
-Bellows 주름 최상부, 최하부에서 부식이
발생함
-인장력이 크게 작용하는 쪽은 부식 발생 및
벌어짐 발생 (인장력이 큰 쪽만 부식이
발생하는 것은 아님, 눌리는 쪽도 부식
발생 함)