## PM REPORT (새양식)
[16 empty] | 작성 |  |  | 검토 |  |  | 승인
M.A.T Co.,LTd
|  |  | Micro Advanced Technology | [12 empty] | 조재현
작업 보고서
[16 empty] | 점검일 |  |  | 2023-04-27
[16 empty] | 점검 시간 |  |  | 9:00 |  | ~ | 17:30 |  | 8:30
업 체 명 |  | 온세미컨덕터 | [5 empty] | MODEL |  |  | 1701HW |  |  |  |  | SET-UP 일 |  |  | -
고객 담당자 |  | 김일남 부장님 | [5 empty] | SERIAL NO |  |  | - |  |  |  |  | 이전 작업일 |  |  | 2023-04-26
MAT 작업자 |  | 양윤철, 조재현, 박종현 | [5 empty] | 공정명 |  |  | H2 |  |  |  |  | 경과일 |  |  | 1
1. 작업명 | [14 empty] | 5. 사진
Prewet Out Bellows 부식 및 막힘 으로 인한 교체 및 Cleaning 진행
2. 증상
Prewet Out Bellows 부식 및 막힘
3. 원인
Bellows 내부 PFA Coating 손상 및 부식 , Powder 적체로 인한 막힘
3. 조치내용
<NF#2,3,4,5호기 Prewet Out Bellows 교체 및 Cleaning 진행 > - NF#2,3,4,5호기 Prewet Out Bellows 손상 및 부식으로 인하여 Bellows 4EA 수급 하여, Main Tool idle間 Prewet 내부 간이 Cleaning 진행 및 교체 진행완료 - Bellows 교체 및 Cleaning 진행 후 압력 NF#02-1 (Bellows 교체X) Inlet.P -107 Exh.P -100 NF#02-2 (Bellows 교체O) Inlet.P -107 Exh.P -100 NF#03-1 (Bellows 교체X) Inlet.P -90 Exh.P -110 NF#03-2 (Bellows 교체O) Inlet.P -95 Exh.P -100 NF#04-1 (Bellows 교체O) Inlet.P -88 Exh.P -100 NF#04-2 (Bellows 교체O) Inlet.P -99 Exh.P -100 NF#05-1 (Bellows 교체O) Inlet.P -90 Exh.P -110 NF#05-2 (Bellows 교체O) Inlet.P -113 Exh.P -100
4. CHECK VALUE
Pressure | Exh. P mmH2O |  | Inlet. P #1 mmH2O |  | Inlet. P #2 mmH2O |  | Inlet. P #3 mmH2O |  | Inlet. P #4 mmH2O |  | Cab. P mmH2O |  | Cir. P #1 Kpa |  | Cir. P #2 Kpa |  | B/A. P #1 Kpa |  | B/A. P #2 Kpa |  | Steam W. P Kpa |  | Fog W. P Kpa
| 전 | 후 | 전 | 후 | 전 | 후 | 전 | 후 | 전 | 후 | 전 | 후 | 전 | 후 | 전 | 후 | 전 | 후 | 전 | 후 | 전 | 후 | 전 | 후
Temp | Heater. T #1 |  | Heater. T #2 |  | Heater. T #3 |  | Heater. T #4 |  | Chamber. T |  | Cartridge Top. T |  | Cartridge Bottom. T |  | Reactor. T |  | Wet. T |  | Cabinet. T |  | Exhaust. T
| 전 | 후 | 전 | 후 | 전 | 후 | 전 | 후 | 전 | 후 | 전 | 후 | 전 | 후 | 전 | 후 | 전 | 후 | 전 | 후 | 전 | 후 | 전 | 후
유량 | Heater SLM |  | Sleeve SLM |  | Burnning #1 SLM |  | Burnning #2 SLM |  | Burnning #2 SLM |  | Burnning #4 SLM |  | In Purge SLM |  | In P. Purge #1 SLM |  | In P. Purge #2 SLM |  | In P. Purge #3 SLM |  | In P. Purge #4 SLM |  | Steam SLM
| 전 | 후 | 전 | 후 | 전 | 후 | 전 | 후 | 전 | 후 | 전 | 후 | 전 | 후
| Fog #1 SLM |  | Fog #2 SLM |  | Fog #3 SLM |  | Fog #4 SLM |  | Supply Water LPM |  | PCW LPM |  | Steam Water LPM |  | Torch SLM |  | Torch Flange SLM |  | Torch 전압 A |  | Torch 전압 v
| 전 | 후 | 전 | 후 | 전 | 후 | 전 | 후 | 전 | 후 | 전 | 후 | 전 | 후 | 전 | 후 | 전 | 후 | 전 | 후 | 전 | 후
* Part 사용 이력
Part 명 |  |  | 규격 |  |  | Code |  |  | 수 량 | 유/무 | 업체 재고 | Part 명 |  |  |  | 규격 |  |  | Code |  |  | 수량 | 유/무 | 업체 재고
BELLOWS ASSY |  |  | 50A X 134L |  |  | 1701-OP-S11-00 |  |  | 4 | 무상
[12 empty] | 출장비 | [7 empty] | 인원수 |  |  | 유/무상
[20 empty] | 3 |  |  | 무상
M.A.T Co., Ltd.
Air
N2
Air
N2
Air
N2
Air
N2
Air
N2
Air
N2
Air
N2
Air
N2
Air
N2
Air
N2
Air
N2
Air
N2
Air
N2
Air
N2
Air
N2
Air
N2
Air
N2
Air
N2
Air
N2
Air
N2
Air
N2