## PM REPORT (새양식)
[16 empty] | 작성 |  |  | 검토 |  |  | 승인
M.A.T Co.,LTd
|  |  | Micro Advanced Technology | [12 empty] | 오준해
작업 보고서
[16 empty] | 점검일 |  |  | 2023-05-03
[16 empty] | 점검 시간 |  |  | 9:00 |  | ~ | 16:00 |  | 7:00
업 체 명 |  | 온세미컨덕터 | [5 empty] | MODEL |  |  | 1701HW |  |  |  |  | SET-UP 일 |  |  | 2022-06-20
고객 담당자 |  | 김일남 부장님 | [5 empty] | SERIAL NO |  |  | M006828 |  |  |  |  | 이전 작업일 |  |  | 2023-05-02
MAT 작업자 |  | 박종현, 양윤철, 조재현, 강석희, 오준해 | [5 empty] | 공정명 |  |  | H2 |  |  |  |  | 경과일 |  |  | 1
1. 작업명 | [14 empty] | 5. 사진
Pre-wet Water Sol Valve 분기, IN-Bellows N2 라인 설치, Pre-wet 세정, Program Update
2. 증상
Pre-wet 막힘 현상 해소를 위한 개선
3. 원인
Pre-wet 막힘으로 인한 Inlet 압력 상승
< NF#02-1, NF#02-2 Pre-wet Water Sol Valve 분기 > - Pre-wet IN/OUT에 각각 Flowmeter 설치하여 Water 유입량 조절하던 라인 제거 후 한 개의 Flowmeter로 라인 구성, 이후 분기되어 Sol Valve를 통해 Water 유입 - Pre-wet IN-Bellows에 N2 라인 설치 ( 미사용중인 Cleaning N2 #3 Sol Valve 1EA -> Prewet In Sol Purge N2용 으로 전환 ) - 위 언급된 IN/OUT Water와 N2로 Cleaning Cycle 구성 * 금일 적용된 Cycle ( Prewet In Sol Purge N2 유입시 Prewet Water 유입안됨 ) 1. OUT WATER ON 5s → OUT WATER OFF 2. N2 ON 5s → N2 OFF 3. IN WATER ON 5s → IN WATER OFF 4. N2 ON 5s → N2 OFF → IN/OUT WATER ON * 기존 개선 방안 Cycle 1. OUT WATER ON 10s, 5s 후 N2 ON 5s → OUT WATER, N2 OFF 2. IN WATER ON 10s, 5s 후 N2 ON 5s → IN WATER, N2 OFF 3. IN/OUT WATER ON - 명일(5/4일) 기존 개선 방안으로 수정 예정 - NF#02-1: Cycle 30 min, Time 5s - NF#02-2: Cycle 10 min, Time 5s - 위와 같이 설정하여 향후 Trend 비교분석 예정 - Issue : IN/OUT WATER ON → Flowmeter 상 MAX 6 LPM 확인 (개선 방안 內: 10 LPM) - Test : Sol Valve로 분기 전 라인 분리하여 Flowmeter 확인, MAX 12 LPM 확인 - Sol Valve의 Valve 측 1/4" 사이즈 Fitting이 10 LPM의 Water를 전부 수용 불가하다는 추측 - Prewet Water IN / OUT Nozzle 개선 진행 Water 분사 시 상부로 Water 튐 현상 최소화 하여 Powder 생성 방지 목적 - Prewet In/Out Water Sol Valve 한쪽만 유입시 10LPM 유입되는지 현장에서 확인불가하여, 연구소 실험팀에 확인요청 | [14 empty] | WATER LINE 개선 안 |  |  |  |  | N2 LINE 개선 안
Prewet Nozzle 개선 안
4. CHECK VALUE
Pressure | Exh. P mmH2O |  | Inlet. P #1 mmH2O |  | Inlet. P #2 mmH2O |  | Inlet. P #3 mmH2O |  | Inlet. P #4 mmH2O |  | Cab. P mmH2O |  | Cir. P #1 Kpa |  | Cir. P #2 Kpa |  | B/A. P #1 Kpa |  | B/A. P #2 Kpa |  | Steam W. P Kpa |  | Fog W. P Kpa
| 전 | 후 | 전 | 후 | 전 | 후 | 전 | 후 | 전 | 후 | 전 | 후 | 전 | 후 | 전 | 후 | 전 | 후 | 전 | 후 | 전 | 후 | 전 | 후
| -90 |  | -117 | [7 empty] | -12 |  | 134 |  |  |  | 41 |  | 50
Temp | Heater. T #1 |  | Heater. T #2 |  | Heater. T #3 |  | Heater. T #4 |  | Chamber. T |  | Cartridge Top. T |  | Cartridge Bottom. T |  | Reactor. T |  | Wet. T |  | Cabinet. T |  | Exhaust. T
| 전 | 후 | 전 | 후 | 전 | 후 | 전 | 후 | 전 | 후 | 전 | 후 | 전 | 후 | 전 | 후 | 전 | 후 | 전 | 후 | 전 | 후 | 전 | 후
| 729 | [7 empty] | 500 | [7 empty] | 29 |  | 31 |  | 24
유량 | Heater SLM |  | Sleeve SLM |  | Burnning #1 SLM |  | Burnning #2 SLM |  | Burnning #2 SLM |  | Burnning #4 SLM |  | In Purge SLM |  | In P. Purge #1 SLM |  | In P. Purge #2 SLM |  | In P. Purge #3 SLM |  | In P. Purge #4 SLM |  | Steam SLM
| 전 | 후 | 전 | 후 | 전 | 후 | 전 | 후 | 전 | 후 | 전 | 후 | 전 | 후
|  |  | 80 |  | 400 |  | 400 | [5 empty] | 250
| Fog #1 SLM |  | Fog #2 SLM |  | Fog #3 SLM |  | Fog #4 SLM |  | Supply Water LPM |  | PCW LPM |  | Steam Water LPM |  | Torch SLM |  | Torch Flange SLM |  | Torch 전압 A |  | Torch 전압 v
| 전 | 후 | 전 | 후 | 전 | 후 | 전 | 후 | 전 | 후 | 전 | 후 | 전 | 후 | 전 | 후 | 전 | 후 | 전 | 후 | 전 | 후
| 30 |  | 30 |  | 30 |  | 30 |  | 21
* Part 사용 이력
Part 명 |  |  | 규격 |  |  | Code |  |  | 수 량 | 유/무 | 업체 재고 | Part 명 |  |  |  | 규격 |  |  | Code |  |  | 수량 | 유/무 | 업체 재고
Solenoid Valve |  |  | 21H7KV120 |  |  | 901-060-000 |  |  | 2 | 무상
FLOW METER(WATER) |  |  | Z-300KT3(2~18LPM) |  |  | 904-001-072 |  |  | 1 | 무상
BELLOWS ASSY |  |  | 50A X 134L |  |  | 1701-OP-S11-00 |  |  | 1 | 무상
[12 empty] | 출장비 | [7 empty] | 인원수 |  |  | 유/무상
[20 empty] | 2 |  |  | 무상
M.A.T Co., Ltd.
Air
N2
Air
N2
Air
N2
Air
N2
Air
N2
Air
N2
Air
N2
Air
N2
Air
N2
Air
N2
Air
N2
Air
N2
Air
N2
Air
N2
Air
N2
Air
N2
Air
N2
Air
N2
Air
N2
Air
N2
Air
N2

## Sheet1
시간 | 유입량 | Chamber Temp Range | Wet Temp Max | 시간 | Temp | Max
13:30~16:00 | 400L | 680~920 | 52 | 08:29~09:08 (38분) | Chamber Temp | 989℃
16:00~16:35 | 380L (실제 공정 최대유입량) | 680~920 | 52 |  | Wet Temp | 56℃
16:35~16:55 | 300L | 680~880 | 49 |  | Exhaust Temp | 31℃
16:57~17:10 | 200L | 630~740 | 43

## PM REPORT (새양식) (2)
[16 empty] | 작성 |  | 검토 |  | 승인
M.A.T Co.,LTd
Micro Advanced Technology
작업 보고서
점검일
[16 empty] | 시간 |  | 시 분 ~ 시 분
업 체 명 | [8 empty] | MODEL | [7 empty] | SET-UP 일
고객 담당자 | [8 empty] | SERIAL NO | [7 empty] | 이전 작업일
MAT 작업자 | [8 empty] | 공정명 | [7 empty] | 경과일
1. 작업명 ( PM, TROUBLE, 점검, 기타) | [14 empty] | 5. 사진
2. 증상,원인
3. 조치내용
POWDER / 부식 COATING CHECK
[12 empty] | Plasma 설비 |  |  | 그 외 설비
[12 empty] | Inner : % 부식 : |  |  | Heat Chamber : % 부식: Power 색/경도 :
[12 empty] | Reactor : % 부식 : Coating : |  |  | Middle Flange : % 부식: Coating :
[12 empty] | Wet Tank : % 부식 : Coating : |  |  | Wet Chamber : % 부식: Coating :
[12 empty] | Exhaust : % 부식 : Coating : |  |  | Exhaust : % 부식: Coating :
4. CHECK VALUE | [16 empty] | 6. 비고 (특이점, 위험요소, 개선사항)
Pressure | Inlet#1 mmH2O |  | Inlet#2 mmH2O |  | Inlet#3 mmH2O |  | Inlet#4 mmH2O |  | Exh. P mmH2O |  | Cab. P mmH2O |  | Cir. P Kpa |  | B/A. P Kpa
| 전 | 후 | 전 | 후 | 전 | 후 | 전 | 후 | 전 | 후 | 전 | 후 | 전 | 후 | 전 | 후
Temp | Temp #1 |  | Temp #2 |  | Temp #3 |  | Temp #4 |  | Reactor. T |  | Wet. T |  | Cab. T |  | Exh. T
| 전 | 후 | 전 | 후 | 전 | 후 | 전 | 후 | 전 | 후 | 전 | 후 | 전 | 후 | 전 | 후
Utility | Burning SLM |  | S/A SLM |  | N2 SLM |  | C/W SLM |  | Torch 전압 v |  | Torch 전압 A |  | Torch N2 SLM
| 전 | 후 | 전 | 후 | 전 | 후 | 전 | 후 | 전 | 후 | 전 | 후 | 전 | 후
* Part 사용 이력
Part 명 |  |  | 규격 |  |  | Code |  |  | 수 량 | 유/무 | 업체 재고 | Part 명 |  |  |  | 규격 |  | Code |  | 수량 | 유/무 | 업체 재고
[12 empty] | 출장비 | [6 empty] | 인원수 |  | 유/무상
* 기 타 :
M.A.T Co., Ltd.