## PM REPORT (새양식)
[16 empty] | 작성 |  |  | 검토 |  |  | 승인
M.A.T Co.,LTd
|  |  | Micro Advanced Technology | [12 empty] | 강석희
작업 보고서
[16 empty] | 점검일 |  |  | 2023-09-01
[16 empty] | 점검 시간 |  |  | 10:30 |  | ~ | 12:30 |  | 2:00
업 체 명 |  | 온세미컨덕터 | [5 empty] | MODEL |  |  | 1701HW |  |  |  |  | SET-UP 일 |  |  | -
고객 담당자 |  | 윤상우 주임 | [5 empty] | SERIAL NO |  |  | - |  |  |  |  | 이전 작업일 |  |  | -
MAT 작업자 |  | 양윤철, 조재현, 강석희 | [5 empty] | 공정명 |  |  | H2 |  |  |  |  | 경과일 |  |  | #VALUE!
1. 작업명 | [14 empty] | 5. 사진
Prewet In Purge N2 Cycle Test 진행
2. 증상
Inlet Pressure 상승
3. 원인
Prewet 내부 Powder 막힘 및 Powder 덩어리 낙하로 인한 Drain 막힘
3. 조치내용
< Prewet In Purge N2 Cycle Test 진행 件 > - Prewet 내부 Powder 막힘 및 내부 막힘 해소진행 시 타공불가로 인한 Cycle 조정 후 Test 진행 - Prewet N2 Cycle 5m / 5s -> 1m / 3s 변경 - inlet Purge N2 200 -> 0으로 변경 - NF# 전설비 Data Log 120분 가량 변동값 확인 - Chamber Temp 설비당 약10℃ ~ 20℃ 상승 ( Gas 유입시 최고점 온도 822℃ ) - Wet Temp 설비 당 1℃ 하락 - Heater Temp 변동값 없음 확인 - Inlet Pressure 기존 IN PurgeN2 사용했을때 보다 좋아짐 확인 - Data Log 기준 Test진행 결과 In purge N2 사용하지않고, Cycle 1m / 3s 변경 적용 후 사용시 Prewet 내부 Powder 막힘으로 인한 PM주기 늘어날 것으로 기대됨 * Gas 유입시 Chamber Temp 변동 폭 심한 설비 - NF#4-2 : Chamber Temp 변경전 779℃ 변경후 822℃ NF#4-1 : Chamber Temp 변경전 735℃ 변경후 785℃
4. CHECK VALUE
Pressure | Exh. P mmH2O |  | Inlet. P #1 mmH2O |  | Inlet. P #2 mmH2O |  | Inlet. P #3 mmH2O |  | Inlet. P #4 mmH2O |  | Cab. P mmH2O |  | Cir. P #1 Kpa |  | Cir. P #2 Kpa |  | B/A. P #1 Kpa |  | B/A. P #2 Kpa |  | Steam W. P Kpa |  | Fog W. P Kpa
| 전 | 후 | 전 | 후 | 전 | 후 | 전 | 후 | 전 | 후 | 전 | 후 | 전 | 후 | 전 | 후 | 전 | 후 | 전 | 후 | 전 | 후 | 전 | 후
Temp | Heater. T #1 |  | Heater. T #2 |  | Heater. T #3 |  | Heater. T #4 |  | Chamber. T |  | Cartridge Top. T |  | Cartridge Bottom. T |  | Reactor. T |  | Wet. T |  | Cabinet. T |  | Exhaust. T
| 전 | 후 | 전 | 후 | 전 | 후 | 전 | 후 | 전 | 후 | 전 | 후 | 전 | 후 | 전 | 후 | 전 | 후 | 전 | 후 | 전 | 후 | 전 | 후
유량 | Heater SLM |  | Sleeve SLM |  | Burnning #1 SLM |  | Burnning #2 SLM |  | Burnning #2 SLM |  | Burnning #4 SLM |  | In Purge SLM |  | In P. Purge #1 SLM |  | In P. Purge #2 SLM |  | In P. Purge #3 SLM |  | In P. Purge #4 SLM |  | Steam SLM
| 전 | 후 | 전 | 후 | 전 | 후 | 전 | 후 | 전 | 후 | 전 | 후 | 전 | 후 | 전 | 후 | 전 | 후 | 전 | 후 | 전 | 후 | 전 | 후
| Fog #1 SLM |  | Fog #2 SLM |  | Fog #3 SLM |  | Fog #4 SLM |  | Supply Water LPM |  | PCW LPM |  | Steam Water LPM |  | Torch SLM |  | Torch Flange SLM |  | Torch 전압 A |  | Torch 전압 v
| 전 | 후 | 전 | 후 | 전 | 후 | 전 | 후 | 전 | 후 | 전 | 후 | 전 | 후 | 전 | 후 | 전 | 후 | 전 | 후 | 전 | 후
* Part 사용 이력
Part 명 |  |  | 규격 |  |  | Code |  |  | 수 량 | 유/무 | 업체 재고 | Part 명 |  |  |  | 규격 |  |  | Code |  |  | 수량 | 유/무 | 업체 재고
[12 empty] | 출장비 | [7 empty] | 인원수 |  |  | 유/무상
[20 empty] | 3 |  |  | 무상
M.A.T Co., Ltd.
Air
N2
Air
N2
Air
N2
Air
N2
Air
N2
Air
N2
Air
N2
Air
N2
Air
N2
Air
N2
Air
N2
Air
N2
Air
N2
Air
N2
Air
N2
Air
N2
Air
N2
Air
N2
Air
N2
Air
N2
Air
N2