## PM REPORT (새양식)
[16 empty] | 작성 |  |  | 검토 |  |  | 승인
M.A.T Co.,LTd
|  |  | Micro Advanced Technology | [12 empty] | 조재현
작업 보고서
[16 empty] | 점검일 |  |  | 2023-09-10
[16 empty] | 점검 시간 |  |  | 1:00 |  | ~ | 3:30 |  | 2:30
업 체 명 |  | 온세미컨덕터 | [5 empty] | MODEL |  |  | 1701HW |  |  |  |  | SET-UP 일 |  |  | 2022-06-20
고객 담당자 |  | 윤상우 주임 | [5 empty] | SERIAL NO |  |  | M006828 |  |  |  |  | 이전 작업일 |  |  | 2023-09-04
MAT 작업자 |  | 양윤철, 조재현 | [5 empty] | 공정명 |  |  | H2 |  |  |  |  | 경과일 |  |  | 6
1. 작업명 | [14 empty] | 5. 사진
Prewet 내부 Cleaning 진행 및 Prewet Out배관 Swap교체 件
2. 증상
Prewet Out배관 코팅박리 현상발생하여 Inlet Pressure High 알람 발생
3. 원인
Prewet Out배관 코팅박리 현상발생
3. 조치내용
< Inlet Pressure High알람 件 > - Prewet Cleaning N2 유입시 Inlet Pressure 양압으로 상승 - Prewet Cleaning N2 Open시 Inlet Pressure : 100 Prewet Cleaning N2 Close시 Inlet Pressure : -70 - Prewet IN,OUT 배관 탈착 하여 내부 Powder 상태 확인 및 Cleaning 진행 (내부 Powder 고착 심하지 않음) - Prewet In 배관 상태 양호 Prewet Out 배관 내부 코팅박리 현상발생(배관 중간쯤) - Prewet Out 배관 4-2호기와 Swap교체 진행(4-2호기 나와있는 공정 계획 없음) - Prewet 내부 Cleaning 및 Otu 배관 교체 진행 후 Inlet Pressure : -90 (Exh.P -100) - 최종 Auto Mode 정상 작동 < Burn Chamber Inlet Flange 부식 件 > - Prewet OUT배관과 연결되는 Burn Chamber Inlet Flange 용접부에 Hole 발생하여 Powder 고착 - NW50 사이즈의 약 1/5 정도 부식 진행 - Powder 제거 후 금속보수제 조치 - Burn Chamber 교체 및 수선 필요(Burn Chamber Spare 협의 필요)
4. CHECK VALUE
Pressure | Exh. P mmH2O |  | Inlet. P #1 mmH2O |  | Inlet. P #2 mmH2O |  | Inlet. P #3 mmH2O |  | Inlet. P #4 mmH2O |  | Cab. P mmH2O |  | Cir. P #1 Kpa |  | Cir. P #2 Kpa |  | B/A. P #1 Kpa |  | B/A. P #2 Kpa |  | Steam W. P Kpa |  | Fog W. P Kpa
| 전 | 후 | 전 | 후 | 전 | 후 | 전 | 후 | 전 | 후 | 전 | 후 | 전 | 후 | 전 | 후 | 전 | 후 | 전 | 후 | 전 | 후 | 전 | 후
Temp | Heater. T #1 |  | Heater. T #2 |  | Heater. T #3 |  | Heater. T #4 |  | Chamber. T |  | Cartridge Top. T |  | Cartridge Bottom. T |  | Reactor. T |  | Wet. T |  | Cabinet. T |  | Exhaust. T
| 전 | 후 | 전 | 후 | 전 | 후 | 전 | 후 | 전 | 후 | 전 | 후 | 전 | 후 | 전 | 후 | 전 | 후 | 전 | 후 | 전 | 후 | 전 | 후
750
유량 | Heater SLM |  | Sleeve SLM |  | Burnning #1 SLM |  | Burnning #2 SLM |  | Burnning #2 SLM |  | Burnning #4 SLM |  | In Purge SLM |  | In P. Purge #1 SLM |  | In P. Purge #2 SLM |  | In P. Purge #3 SLM |  | In P. Purge #4 SLM |  | Steam SLM
| 전 | 후 | 전 | 후 | 전 | 후 | 전 | 후 | 전 | 후 | 전 | 후 | 전 | 후 | 전 | 후 | 전 | 후 | 전 | 후 | 전 | 후 | 전 | 후
|  |  |  | 60 |  | 440 |  | 400 | [5 empty] | 200 |  | 1
| Fog #1 SLM |  | Fog #2 SLM |  | Fog #3 SLM |  | Fog #4 SLM |  | Supply Water LPM |  | PCW LPM |  | Steam Water LPM |  | Torch SLM |  | Torch Flange SLM |  | Torch 전압 A |  | Torch 전압 v
| 전 | 후 | 전 | 후 | 전 | 후 | 전 | 후 | 전 | 후 | 전 | 후 | 전 | 후 | 전 | 후 | 전 | 후 | 전 | 후 | 전 | 후
|  | 30 |  | 30 |  | 30 |  | 30
* Part 사용 이력
Part 명 |  |  | 규격 |  |  | Code |  |  | 수 량 | 유/무 | 업체 재고 | Part 명 |  |  |  | 규격 |  |  | Code |  |  | 수량 | 유/무 | 업체 재고
CENTER-RING |  |  | NW50(TEFLON) |  |  | 903-010-000-05 |  |  | 5 | 무상
CENTER-RING |  |  | NW50 |  |  | 903-010-000 |  |  | 1 | 무상
[12 empty] | 출장비 | [7 empty] | 인원수 |  |  | 유/무상
[20 empty] | 2 |  |  | 무상
M.A.T Co., Ltd.
Air
N2
Air
N2
Air
N2
Air
N2
Air
N2
Air
N2
Air
N2
Air
N2
Air
N2
Air
N2
Air
N2
Air
N2
Air
N2
Air
N2
Air
N2
Air
N2
Air
N2
Air
N2
Air
N2
Air
N2
Air
N2