## PM REPORT (새양식)
[16 empty] | 작성 |  |  | 검토 |  |  | 승인
M.A.T Co.,LTd
|  |  | Micro Advanced Technology | [12 empty] | 서문완
작업 보고서
[16 empty] | 점검일 |  |  | 2024-04-15
[16 empty] | 점검 시간 |  |  | 9:30 |  | ~ | 13:30 |  | 4:00
업 체 명 |  | 온세미컨덕터 | [5 empty] | MODEL |  |  | 1701HW |  |  |  |  | SET-UP 일 |  |  | 2022-09-28
고객 담당자 |  | 김연호 주임 | [5 empty] | SERIAL NO |  |  | M006865 |  |  |  |  | 이전 작업일 |  |  | 2024-04-03
MAT 작업자 |  | 정동교, 조재현, 김찬우, 서문완 | [5 empty] | 공정명 |  |  | H2 |  |  |  |  | 경과일 |  |  | 12
1. 작업명 | [14 empty] | 5. 사진
Heater Housing 부식 발생으로 인한 Burn Chamber 교체 작업
2. 증상
Heater ELCB Trip 발생 및 Heater Housing 부식으로 인하여 약 15도 아래로 기울어짐
3. 원인
Heater Housing 부식으로 인하여 약 15도 아래로 기울어짐
3. 조치내용
< Burn Chamber 교체 件 > - Heater Housing 부식으로 인한 기울어짐으로 예정 된 Burn Chamber 교체 진행 - Burn Chamber 및 Middle Flange 분리하여 Wet Chamber 내부 Cleaning 진행하고 Burn Chamber 교체 진행 - Wet Chamber, Middle Flange 사각 O-Ring, O-Ring (SUPER VITON) 각 1EA 교체 진행 - Burn Chamber 상부 Sus NW 50 Center-Ring 3EA 교체진행 < Prewet In/Out 내부 Cleaning 件 > - Prewet 상판분리 후 내부 적체 Powder Cleaning 진행 - Prewet In/Out 배관 Sus NW 50 Center-Ring 1EA 교체진행 - Burn Chamber 내부 막힘 이상 및 교체 후 Heater 승온 Test 간 이상 無
4. CHECK VALUE
Pressure | Exh. P mmH2O |  | Inlet. P #1 mmH2O |  | Inlet. P #2 mmH2O |  | Inlet. P #3 mmH2O |  | Inlet. P #4 mmH2O |  | Cab. P mmH2O |  | Cir. P #1 Kpa |  | Cir. P #2 Kpa |  | B/A. P #1 Kpa |  | B/A. P #2 Kpa |  | Steam W. P Kpa |  | Fog W. P Kpa
| 전 | 후 | 전 | 후 | 전 | 후 | 전 | 후 | 전 | 후 | 전 | 후 | 전 | 후 | 전 | 후 | 전 | 후 | 전 | 후 | 전 | 후 | 전 | 후
|  | -100 |  | -109 | [7 empty] | -15 |  | 137 |  |  |  | 47 |  | 68
Temp | Heater. T #1 |  | Heater. T #2 |  | Heater. T #3 |  | Heater. T #4 |  | Chamber. T |  | Cartridge Top. T |  | Cartridge Bottom. T |  | Reactor. T |  | Wet. T |  | Cabinet. T |  | Exhaust. T
| 전 | 후 | 전 | 후 | 전 | 후 | 전 | 후 | 전 | 후 | 전 | 후 | 전 | 후 | 전 | 후 | 전 | 후 | 전 | 후 | 전 | 후 | 전 | 후
|  | 750 |  | 750 | [5 empty] | 731 | [7 empty] | 40 |  | 40 |  | 29
유량 | Heater SLM |  | Sleeve SLM |  | Burnning #1 SLM |  | Burnning #2 SLM |  | Burnning #2 SLM |  | Burnning #4 SLM |  | In Purge SLM |  | In P. Purge #1 SLM |  | In P. Purge #2 SLM |  | In P. Purge #3 SLM |  | In P. Purge #4 SLM |  | Steam SLM
| 전 | 후 | 전 | 후 | 전 | 후 | 전 | 후 | 전 | 후 | 전 | 후 | 전 | 후 | 전 | 후 | 전 | 후 | 전 | 후 | 전 | 후 | 전 | 후
|  |  |  | 65 |  | 300 |  | 300 | [5 empty] | 200 |  | 1
| Fog #1 SLM |  | Fog #2 SLM |  | Fog #3 SLM |  | Fog #4 SLM |  | Supply Water LPM |  | PCW LPM |  | Steam Water LPM |  | Torch SLM |  | Torch Flange SLM |  | Torch 전압 A |  | Torch 전압 v
| 전 | 후 | 전 | 후 | 전 | 후 | 전 | 후 | 전 | 후 | 전 | 후 | 전 | 후 | 전 | 후 | 전 | 후 | 전 | 후 | 전 | 후
|  | 30 |  | 30 |  | 30 |  | 30 |  | 20 |  |  |  | 18
* Part 사용 이력
Part 명 |  |  | 규격 |  |  | Code |  |  | 수 량 | 유/무 | 업체 재고 | Part 명 |  |  |  | 규격 |  |  | Code |  |  | 수량 | 유/무 | 업체 재고
BURN.ASSY |  |  | MAT1701HW |  |  | 1701-110-A00-02-P01 |  |  | 1 | 무상
O-RING |  |  | P620 |  |  | 903-016-620 |  |  | 1 | 무상
O-RING |  |  | P620 (SUPER VITON) |  |  | 903-016-620-01 |  |  | 1 | 무상
CENTER-RING |  |  | NW50-오링 포함 |  |  | 903-010-000 |  |  | 4 | 무상
[12 empty] | 출장비 | [7 empty] | 인원수 |  |  | 유/무상
[20 empty] | 4 |  |  | 무상
M.A.T Co., Ltd.
Air
N2
Air
N2
Air
N2
Air
N2
Air
N2
Air
N2
Air
N2
Air
N2
Air
N2
Air
N2
Air
N2
Air
N2
Air
N2
Air
N2
Air
N2
Air
N2
Air
N2
Air
N2
Air
N2
Air
N2
Air
N2

## Sheet1
1열 좌 1.3Ω | 1열 중 1.4Ω | 1열 우 1.4Ω
2열 좌 1.6Ω | 2열 중 1.5Ω | 2열 우 1.5Ω
3열 좌 1.5Ω | 3열 중 Heater Body와 저항 측정시 1Ω 측정됨 열선 Twist 상태 上 | 3열 우 1.4Ω