## PM REPORT (새양식)
[16 empty] | 작성 |  |  | 검토 |  |  | 승인
M.A.T Co.,LTd
|  |  | Micro Advanced Technology | [12 empty] | 서문완
작업 보고서
[16 empty] | 점검일 |  |  | 2024-06-07
[16 empty] | 점검 시간 |  |  | 14:00 |  | ~ | 18:00 |  | 4:00
업 체 명 |  | 온세미컨덕터 | [5 empty] | MODEL |  |  | 1701HW |  |  |  |  | SET-UP 일 |  |  | 2022-12-06
고객 담당자 |  | 김연호주임 | [5 empty] | SERIAL NO |  |  | M006878 |  |  |  |  | 이전 작업일 |  |  | 2024-03-18
MAT 작업자 |  | 양윤철, 조재현, 서문완 | [5 empty] | 공정명 |  |  | H2 |  |  |  |  | 경과일 |  |  | 81
1. 작업명 | [14 empty] | 5. 사진
Burnchamber 상부 Inlet Port 부식으로 인한 Chamber 교체작업
2. 증상
Burnchamber 상부 Inlet Port 부식
3. 원인
부식 GAS 과다 사용으로 인한 Inlet Port 부식
3. 조치내용
< Inlet Port 부식으로 인한 BurnChamber 교체 件 > - Burnchamber 상부 Inlet Port 부식으로 인한 BurnChamber 교체진행 - Burn Chamber 및 Middle Flange 분리하여 Wet Chamber 내부 Cleaning 진행하고 Burn Chamber 교체 진행 - Wet Chamber, Middle Flange 사각 O-Ring, O-Ring (SUPER VITON) 각 1EA 교체 진행 - Burn Chamber 상부 Sus NW 50 Center-Ring 2EA 교체진행 < Prewet Out Bellows 부식으로 인한 교체진행 件 > - Prewet 내부막힘으로 인한 Inlet Pressure 상승 - Prewet 내부 Powder 적체로 인한 상판분리 후 Cleaning 진행 - Prewet Out Bellows 부식으로 인한 교체진행 - Burn Chamber 내부 막힘 이상 無 - Water Leak 이상 無
4. CHECK VALUE
Pressure | Exh. P mmH2O |  | Inlet. P #1 mmH2O |  | Inlet. P #2 mmH2O |  | Inlet. P #3 mmH2O |  | Inlet. P #4 mmH2O |  | Cab. P mmH2O |  | Cir. P #1 Kpa |  | Cir. P #2 Kpa |  | B/A. P #1 Kpa |  | B/A. P #2 Kpa |  | Steam W. P Kpa |  | Fog W. P Kpa
| 전 | 후 | 전 | 후 | 전 | 후 | 전 | 후 | 전 | 후 | 전 | 후 | 전 | 후 | 전 | 후 | 전 | 후 | 전 | 후 | 전 | 후 | 전 | 후
|  | -110 |  | -102 | [7 empty] | -16 |  | 123 |  |  |  | 39 |  | 44
Temp | Heater. T #1 |  | Heater. T #2 |  | Heater. T #3 |  | Heater. T #4 |  | Chamber. T |  | Cartridge Top. T |  | Cartridge Bottom. T |  | Reactor. T |  | Wet. T |  | Cabinet. T |  | Exhaust. T
| 전 | 후 | 전 | 후 | 전 | 후 | 전 | 후 | 전 | 후 | 전 | 후 | 전 | 후 | 전 | 후 | 전 | 후 | 전 | 후 | 전 | 후 | 전 | 후
|  | 750 |  | 750 | [13 empty] | 25 |  | 27 |  | 25
유량 | Heater SLM |  | Sleeve SLM |  | Burnning #1 SLM |  | Burnning #2 SLM |  | Burnning #2 SLM |  | Burnning #4 SLM |  | In Purge SLM |  | In P. Purge #1 SLM |  | In P. Purge #2 SLM |  | In P. Purge #3 SLM |  | In P. Purge #4 SLM |  | Steam SLM
| 전 | 후 | 전 | 후 | 전 | 후 | 전 | 후 | 전 | 후 | 전 | 후 | 전 | 후 | 전 | 후 | 전 | 후 | 전 | 후 | 전 | 후 | 전 | 후
| Fog #1 SLM |  | Fog #2 SLM |  | Fog #3 SLM |  | Fog #4 SLM |  | Supply Water LPM |  | PCW LPM |  | Steam Water LPM |  | Torch SLM |  | Torch Flange SLM |  | Torch 전압 A |  | Torch 전압 v
| 전 | 후 | 전 | 후 | 전 | 후 | 전 | 후 | 전 | 후 | 전 | 후 | 전 | 후 | 전 | 후 | 전 | 후 | 전 | 후 | 전 | 후
|  | 30 |  | 30 |  | 30 |  | 30
* Part 사용 이력
Part 명 |  |  | 규격 |  |  | Code |  |  | 수 량 | 유/무 | 업체 재고 | Part 명 |  |  |  | 규격 |  |  | Code |  |  | 수량 | 유/무 | 업체 재고
BURN.ASSY |  |  | MAT1701HW |  |  | 1701-110-A00-02-P01 |  |  | 1 | 무상
O-RING |  |  | P620 |  |  | 903-016-620 |  |  | 1 | 무상
O-RING |  |  | P620 (SUPER VITON) |  |  | 903-016-620-01 |  |  | 1 | 무상
BELLOWS NOZZLE #2 |  |  | 1/4"X146.6L |  |  | 1701-OP-S51-00 |  |  | 1 | 무상
CENTER-RING |  |  | NW50 |  |  | 903-010-000 |  |  | 2 | 무상
[12 empty] | 출장비 | [7 empty] | 인원수 |  |  | 유/무상
[20 empty] | 3 |  |  | 무상
M.A.T Co., Ltd.
Air
N2
Air
N2
Air
N2
Air
N2
Air
N2
Air
N2
Air
N2
Air
N2
Air
N2
Air
N2
Air
N2
Air
N2
Air
N2
Air
N2
Air
N2
Air
N2
Air
N2
Air
N2
Air
N2
Air
N2
Air
N2